## VSTUP
Výpočtový systém plynulého odlievania ocele
Liaca panva
Medzipanva
Kryštalizátor
| Sekundárne chladenie | Terciárne chladenie
Výber triedy ocele

## tr ocele
Výpočet teploty odlievania ocele podľa jej tried
Triedy odlievaných ocelí |  |  | Popis | Použitie
Oceľ triedy 10 |  |  | Je to konštrukčná nelegovaná oceľ, s definovanými mechanickými | Použitie: betonárska oceľ, koľajnice, valcované profily, plechy a drôty
vlastnosťami, ale nedefinovaným chemickým zložením.
Chemické zloženie |  | Fe - bal., 0,13 - 0,6% C, 0,2 - 0,4% Si, 0,2 - 1,15% Mn, < 0,05% P, < 0,05% S
Oceľ triedy 11 |  |  | Konštrukčná nelegovaná oceľ s predpísanými mechanickými | Použitie: klince, skrutky, kolíky, strojové súčiastky, konštrukčné
|  |  | vlastnosťami a zaručenými hodnotami uhlíku, síry a fosforu. Vyrába | dielce, nity, reťaze, oceľ na mierne alebo hlboké ťahanie, svorníky,
|  |  | sa aj ako automatová oceľ. | čapy, matice, kľukové hriadele, menej namáhané ozubené kolesá
Chemické zloženie |  | Fe - bal., 0,07 - 0,75% C, 0,15 - 0,55% Si, 0,40 - 1,60% Mn, < 0,05% P, < 0,05% S
Oceľ triedy 12 |  |  | Ušľachtilá uhlíková oceľ určená pre zušľachťovanie a povrchové | Použitie: ozubené kolesá, cementované a povrchovo kalené výrobky,
|  |  | kalenie, definovaný obsah uhlíku, síry, fosforu, kremíku a mangánu. | pružiny, menej namáhané kľukové a vačkové hriadele automobilov,...
Chemické zloženie |  | Fe - bal., 0,06 - 0,90% C, 0,15 - 0,80% Si, 0,35 - 0,90% Mn, < 0,25% Cr, < 0,30% Ni
Oceľ triedy 13 |  |  | Zliatinová ušľachtilá oceľ, nízkolegovaná, určená k ďalšiemu | Použitie: pružiny, lamely, namáhané strojové súčiastky, hriadele,
|  |  | tepelnému spracovaniu, s obsahom mangánu, kremíku a vanádu. | ojnice, tiahla...
Chemické zloženie |  | Fe - bal., 0,14 - 0,80% C, 0,15 - 1,70 % Si, 0,50 - 2,40% Mn, < 0,30% Cr, <0,60% Ni
Oceľ triedy 14 |  |  | Ušľachtilá, zliatinová, nízkolegovaná oceľ, určená pre ďalšie tepelné | Použitie: nitridované súčiastky s veľkou povrchovou odolnosťou,
|  |  | spracovanie: cementovanie, nitridovanie.S obsahom mangánu, | stredne namáhané súčiastky motorových vozidiel a leteckých motorov.
kremíka, chrómu, hliníka. Tzv. Cr-Ni ocele.
Chemické zloženie |  | Fe - bal., 0,14 - 1,10% C, 0,17 - 1,60% Si, 0,30 - 1,90% Mn, 0,70 - 1,65% Cr, < 0,40% Ni
Oceľ triedy 15 |  |  | Ušľachtilá zliatinová, nízkolegovaná oceľ, určená k ďalšiemu | Použitie: výkovky, automobilový priemysel, tlakové nádoby,
|  |  | tepelnému spracovaniu a obsahom mangánu, kremíka, chrómu, | pre stavebné a strojné konštrukcie.
vanádu, volfrámu, molybdénu.
Chemické zloženie |  | Fe - bal., 0,08 - 0,43% C, 0,15 - 0,75% Si, 0,40 - 1,60% Mn, 0,50 - 3,20% Cr, < 0,60% Ni,
0,08 - 0,75% Mo, 0,010 - 0,65% V
Oceľ triedy 16 |  |  | Ušľachtilá zliatinová, nízko až stredne legovaná oceľ určená pre | Použitie: veľmi namáhané strojové súčiastky.
ďalšie tepelné spracovanie s obsahom mangánu, chrómu, vanádu,
volfrámu, niklu.
Chemické zloženie |  | Fe - bal., 0,10 - 0,40% C, 0,15 - 1,20% Si, 0,25 - 1,30% Mn, 0,60 - 2,00% Cr, 0,70 -
5,20% Ni, 0,10 - 0,80% Mo, 0,03 - 0,40% V
Oceľ triedy 17 |  |  | Ušľachtilá zliatinová vysokolegovaná oceľ určená pre ďalšie tepelné | Použitie: chirurgické nástroje, ventily motorov, nerezové dielce,
|  |  | spracovanie s obsahom mangánu, chrómu, vanádu, volfrámu, niklu, | potravinársky priemysel, chemický priemysel, prúdové motory, tepelná
|  |  | kremíka, titánu. Sú nehrdzavejúce a žiaruvzdorné. | a jadrová energetika, automobilový priemysel..
Chemické zloženie |  | Fe - bal., 0,03 - 1% C, 0,2 - 1,1% Si, 0,3 - 0,7% Mn, <0,03% P, <0,03% S
* ostatné pridané množstvá legúr sú veľmi špecifické pre každú normu
Oceľ triedy 19 |  |  | Oceľ nástrojová uhlíková resp. zliatinová, stredne až vysokolegovaná | Použitie: náradie, nástroje, vrtáky, závitníky, výstružníky, zápustky,
|  |  | určená pre ďalšie tepelné spracovanie s obsahom molybdénu, chrómu | rezné nástroje, sústružnícke nože, frézy ...
vanádu, volfrámu, niklu, kremíka, kobaltu. Je to oceľ rýchlorezná.
Chemické zloženie |  | Fe - bal., 0,23 - 1,3% C, 0,2 - 1,1% Si, 0,2 - 1,85% Mn, <0,03% P <0,03%S
* ostatné pridané množstvá legúr sú veľmi špecifické pre každú normu

## tr.10
vzorec
Tliq = 1537 - 78*(%C) - 7,6*(%Si) - 4,9*(%Mn) - 34,4*(%P) - 38*(%S)
Oceľ triedy 10
Zadaj % jednotlivých prvkov s ohľadom na predpisaný interval:
|  | % C | % Si | % Mn | % P | % S
min. hodnota |  | 0.13 | 0.2 | 0.2 | 0 | 0
max. hodnota |  | 0.6 | 0.4 | 1.15 | 0.05 | 0.05
v tejto tabuľke navoľ vlastné zloženie podľa predchádzajúcej tab.
prvok |  | % C | % Si | % Mn | % P | % S
volené zloženie |  | 0.4 | 0.1 | 1.6 | 0.05 | 0.05
výsledná teplota liquidu |  |  |  | Tliq = | 1493.58 | °C
| 1524.36 | 0.13 | 0.2 | 0.2 | 0 | 0
| 1512.74625 | 0.2475 | 0.25 | 0.4375 | 0.0125 | 0.0125
| 1501.1325 | 0.365 | 0.3 | 0.675 | 0.025 | 0.025
| 1489.51875 | 0.4825 | 0.35 | 0.9125 | 0.0375 | 0.0375
| 1477.905 | 0.6 | 0.4 | 1.15 | 0.05 | 0.05
| 1493.58 | 0.4 | 0.1 | 1.6 | 0.05 | 0.05
|  | naše | naše | naše | naše | naše
Note on C15: vlož % C 0,07 - 0,75
Note on D15: vlož % Si 0,15 - 0,55
Note on E15: vlož % Mn 0,4 - 1,6
Note on F15: vlož %P <0,05
Note on G15: vlož % S < 0,05
hodnoty s "v" napr. "vC" sú hodnoty navolené
Porovnaj s grafom nižšie
späť na tr. ocele
GRAF porovnania
teplôt medzi tr. ocele
ďalšie
výpočty

## teplota10
Výpočty priebehu odlievania
|  |  |  | No. |  | 1 | 2 | 3 | 4 | 5
|  |  |  | výber profilov |  | ● | ■ | █ | ▬ | I
|  |  |  | rozmery |  | 100 - 260 | 50 - 200 | 200 - 450 x 200 - 650 | 100 - 350 x 300 - 2640 | 210 - 400 x 200 - 650
|  |  |  | počet prúdov MP |  | 4 | 4 | 2 | 2 | 2
|  |  |  | liaca rýchlosť |  | 3 - 5 | 3 - 5 | 1 - 1,8 | 1 - 2 | 1 - 1,8
výpočty MNOŽSTVA ocele | [10 empty] | objem
množstvo potrebné odliať | mcelk = | 5000 | t | hmotnosť ocele v liacej panve |  |  |  | mLP = | 65 | t | LP | MP
hmotnosť odliatej ocele na 1 minútu | msekv = | 2.1312 | t | hmotnosť ocele v medzipanve |  |  |  | mMP = | 4.7 | t | a | a/13
čas na odliatie 1 tavby | τtav = | 30.49925 | min | vybraný profil |  |  |  | No. | 4 |  | napr. 65 | 5 | pomocny vypocet
počet tavieb | ∑tav = | 81 |  | šírka profilu |  |  |  | a = | 200 | mm |  |  | 80.97166
|  |  |  | výška profilu |  |  |  | b = | 200 | mm |  | priemer
|  |  |  | počet prúdov MP |  |  |  |  | 4 |  |  | 200
|  |  |  | liaca rýchlosť |  |  |  | vcast = | 1.8 | m /min |  | šírka
354.4
teploty v MEDZIPANVE |  |  |  | teplota v LIACEJ PANVE
výsledná teplota odlievania | Tliq = | 1493.58 | °C | strata teploty v LP je |  | 0.8 | °C min-1 |  | *rozsah tepelného spádu 0,5 - 1 °C.min-1
teplota prehriatia SUPERHEAT | Tsuph = | 1543.58 | °C
teplota zmrznutia ocele | Tcold = | 1483.58 | °C | výsledná teplota v LP |  |  |  | TLP = | 1507.979 | °C
kryštalizátor
frekvencia oscilácie | f = | 250 | min-1 | d = 0,065 * 1,1145S * (200* 0,9S) tN [mm]
zdvih pri oscilácii | S = | 4 | mm |  | 1.718787 | 0.6561 | 131.22 | 1
liaca rýchlosť | vcast = | 1.8 | m / min
hĺbka oscilačnej vrásky | dosc = | 0.1117211 | mm
negatívne stripovanie | tN = | 0.07340113 | s | tN = (60 / π.f ) arccos (1000.vcast / π.f.S ) [s]
[5 empty] | 0.07643312 |  | 0.5732484 | 0.9603315
liaci prášok
výber liaceho prášku | typ | 4 |  | typ liaceho prášku |  | viskozita η | T tavenia | určený
viskozita | ηLprach = | 0.1 | Pa.s-1 | 1 |  | 0.12 | 1170 | pre vysokú náchylnosť k praskaniu
spotreba liaceho prášku | QLprach = | 0.2256671 | kgm-2 | 2 |  | 0.21 | 1190 | pre vyššiu náchylnosť k praskaniu
|  |  |  | 3 |  | 0.19 | 1130 | pre strednú liacu rýchlosť
|  |  |  | 4 |  | 0.1 | 1050 | pre zvýšenú liacu rýchlosť
|  |  |  | 5 |  | 0.03 | 1050 | pre vysokú liacu rýchlosť
[6 empty] | [Pa.s] | [°C]
Q = 1,7 . tN / (√η . Vc)
[5 empty] | 0.3162278 | 0.56921
Note on G10: zo zadania
Note on O13: Navoľ podľa zvoleného profilu * pri kruhovom priereze zadaj hodnotu vynásobenú 1,772
Note on O14: navoľ podľa zvoleného profilu * pri kruhovom priereze zadaj hodnotu vynásobenú 1,772
späť na výpočet Tliq
zdvih
4 - 10
[mm]
frekvencia
100 - 250
[min-1]
Výstupná
obrazovka
* kruh sa dá rozmerovo zapísať ako štvorec. Iba zadaný priemer vynásobte 1,772 pre šírku aj výšku
Sš = (1,772.r)2
a = 1,772.r
b = 1,772.r

## výstup10
Výpočtový systém plynulého odlievania ocele
|  | celkové množ. ocele | 5000 |  | t
|  | oceľ odliata za 1 min. | 2.1312 |  | t . min -1
| vybraná trieda ocele | čas na 1 tavbu | 30.49925 |  | min
|  | počet tavieb | 81 |  | tavieb
[5 empty] | %C | %Si | %Mn | %P | %S
|  | Chemické zloženie ocele |  |  | 0.4 | 0.1 | 1.6 | 0.05 | 0.05
Liaca panva
|  | hmotnosť ocele v LP | 65 |  | t
|  | teplota v LP | 1507.979 |  | °C
Medzipanva
|  | hmotnosť ocele v MP | 4.7 |  | t
|  | teplota odlievania | 1483.58 | - | 1543.58 | °C
|  | Kryštalizátor |  |  |  | Liaci prášok
|  | frekvencia oscilácie | 250 |  | min-1 | typ | 4
|  | zdvih pri oscilácii | 4 |  | m | viskozita | 0.1 | Pa.s
|  | liaca rýchlosť | 1.8 |  | m . min-1 | spotreba | 0.2256671 | kg.m-1
[6 empty] | Odlievaný profil |  | ▬ | 100 - 350 x 300 - 2640
[6 empty] | šírka |  | 200 | mm
[6 empty] | výška |  | 200 | mm
[6 empty] | počet prúdov |  | 4
Výber triedy ocele
10

## tr.11
vzorec
Tliq = 1537 - 78*(%C) - 7,6*(%Si) - 4,9*(%Mn) - 34,4*(%P) - 38*(%S)
Oceľ triedy 11
Zadaj % jednotlivých prvkov s ohľadom na predpisaný interval:
|  | % C | % Si | % Mn | % P | % S
min. hodnota |  | 0.07 | 0.15 | 0.4 | 0 | 0
max. hodnota |  | 0.75 | 0.55 | 1.6 | 0.045 | 0.045
v tejto tabuľke navoľ vlastné zloženie podľa predchádzajúcej tab.
prvok |  | % C | % Si | % Mn | % P | % S
volené zloženie |  | 0.75 | 0.55 | 1.6 | 0.045 | 0.045
výsledná teplota liquidu |  |  |  | Tliq = | 1463.222 | °C
| 1528.44 | 0.07 | 0.15 | 0.4 | 0 | 0
| 1512.1355 | 0.24 | 0.25 | 0.7 | 0.01125 | 0.01125
| 1495.831 | 0.41 | 0.35 | 1 | 0.0225 | 0.0225
| 1479.5265 | 0.58 | 0.45 | 1.3 | 0.03375 | 0.03375
| 1463.222 | 0.75 | 0.55 | 1.6 | 0.045 | 0.045
| 1463.222 | 0.75 | 0.55 | 1.6 | 0.045 | 0.045
|  | naše | naše | naše | naše | naše
Note on C15: vlož % C 0,07 - 0,75
Note on D15: vlož % Si 0,15 - 0,55
Note on E15: vlož % Mn 0,4 - 1,6
Note on F15: vlož %P <0,05
Note on G15: vlož % S < 0,05
hodnoty s "v" napr. "vC" sú hodnoty navolené
Porovnaj s grafom nižšie
späť na tr. ocele
GRAF porovnania
teplôt medzi tr. ocele
ďalšie
výpočty

## teplota11
Výpočty priebehu odlievania
|  |  |  | No. |  | 1 | 2 | 3 | 4 | 5
|  |  |  | výber profilov |  | ● | ■ | █ | ▬ | I
|  |  |  | rozmery |  | 100 - 260 | 50 - 200 | 200 - 450 x 200 - 650 | 100 - 350 x 300 - 2640 | 210 - 400 x 200 - 650
|  |  |  | počet prúdov MP |  | 4 | 4 | 2 | 2 | 2
|  |  |  | liaca rýchlosť |  | 3 - 5 | 3 - 5 | 1 - 1,8 | 1 - 2 | 1 - 1,8
výpočty MNOŽSTVA ocele | [10 empty] | objem
množstvo potrebné odliať | mcelk = | 5000 | t | hmotnosť ocele v liacej panve |  |  |  | mLP = | 65 | t | LP | MP
hmotnosť odliatej ocele na 1 minútu | msekv = | 2.1312 | t | hmotnosť ocele v medzipanve |  |  |  | mMP = | 4.7 | t | a | a/13
čas na odliatie 1 tavby | τtav = | 30.49925 | min | vybraný profil |  |  |  | No. | 4 |  | napr. 65 | 5 | pomocny vypocet
počet tavieb | ∑tav = | 81 |  | šírka profilu |  |  |  | a = | 200 | mm |  |  | 80.97166
|  |  |  | výška profilu |  |  |  | b = | 200 | mm |  | priemer
|  |  |  | počet prúdov MP |  |  |  |  | 4 |  |  | 200
|  |  |  | liaca rýchlosť |  |  |  | vcast = | 1.8 | m /min |  | šírka
354.4
teploty v MEDZIPANVE |  |  |  | teplota v LIACEJ PANVE
výsledná teplota odlievania | Tliq = | 1463.222 | °C | strata teploty v LP je |  | 0.8 | °C min-1 |  | *rozsah tepelného spádu 0,5 - 1 °C.min-1
teplota prehriatia SUPERHEAT | Tsuph = | 1513.222 | °C
teplota zmrznutia ocele | Tcold = | 1453.222 | °C | výsledná teplota v LP |  |  |  | TLP = | 1477.621 | °C
kryštalizátor
frekvencia oscilácie | f = | 250 | min-1 | d = 0,065 * 1,1145S * (200* 0,9S) tN [mm]
zdvih pri oscilácii | S = | 4 | mm |  | 1.718787 | 0.6561 | 131.22 | 1
liaca rýchlosť | vcast = | 1.8 | m / min
hĺbka oscilačnej vrásky | dosc = | 0.1117211 | mm
negatívne stripovanie | tN = | 0.07340113 | s | tN = (60 / π.f ) arccos (1000.vcast / π.f.S ) [s]
[5 empty] | 0.07643312 |  | 0.5732484 | 0.9603315
liaci prášok
výber liaceho prášku | typ | 4 |  | typ liaceho prášku |  | viskozita η | T tavenia | určený
viskozita | ηLprach = | 0.1 | Pa.s-1 | 1 |  | 0.12 | 1170 | pre vysokú náchylnosť k praskaniu
spotreba liaceho prášku | QLprach = | 0.2256671 | kgm-2 | 2 |  | 0.21 | 1190 | pre vyššiu náchylnosť k praskaniu
|  |  |  | 3 |  | 0.19 | 1130 | pre strednú liacu rýchlosť
|  |  |  | 4 |  | 0.1 | 1050 | pre zvýšenú liacu rýchlosť
|  |  |  | 5 |  | 0.03 | 1050 | pre vysokú liacu rýchlosť
[6 empty] | [Pa.s] | [°C]
Q = 1,7 . tN / (√η . Vc)
[5 empty] | 0.3162278 | 0.56921
Note on G10: zo zadania
Note on O13: Navoľ podľa zvoleného profilu * pri kruhovom priereze zadaj hodnotu vynásobenú 1,772
Note on O14: navoľ podľa zvoleného profilu * pri kruhovom priereze zadaj hodnotu vynásobenú 1,772
späť na výpočet Tliq
zdvih
4 - 10
[mm]
frekvencia
100 - 250
[min-1]
Výstupná
obrazovka
* kruh sa dá rozmerovo zapísať ako štvorec. Iba zadaný priemer vynásobte 1,772 pre šírku aj výšku
Sš = (1,772.r)2

## výstup11
Výpočtový systém plynulého odlievania ocele
|  | celkové množ. ocele | 5000 |  | t
|  | oceľ odliata za 1 min. | 2.1312 |  | t . min -1
| vybraná trieda ocele | čas na 1 tavbu | 30.49925 |  | min
|  | počet tavieb | 81 |  | tavieb
[5 empty] | %C | %Si | %Mn | %P | %S
|  | Chemické zloženie ocele |  |  | 0.75 | 0.55 | 1.6 | 0.045 | 0.045
Liaca panva
|  | hmotnosť ocele v LP | 65 |  | t
|  | teplota v LP | 1453.222 | - | 1513.222 | °C
Medzipanva
|  | hmotnosť ocele v MP | 4.7 |  | t
|  | teplota odlievania | 1463.222 |  | °C
|  | Kryštalizátor |  |  |  | Liaci prášok
|  | frekvencia oscilácie | 250 |  | min-1 | typ | 4
|  | zdvih pri oscilácii | 4 |  | m | viskozita | 0.1 | Pa.s
|  | liaca rýchlosť | 1.8 |  | m . min-1 | spotreba | 0.2256671 | kg.m-1
[6 empty] | Odlievaný profil |  | ▬ | 100 - 350 x 300 - 2640
[6 empty] | šírka |  | 200 | mm
[6 empty] | výška |  | 200 | mm
[6 empty] | počet prúdov |  | 4
Výber triedy ocele
11

## tr12
vzorec
Tliq = 1537 - 78*(%C) - 7,6*(%Si) - 4,9*(%Mn) - 34,4*(%P) - 38*(%S)
Oceľ triedy 12
Zadaj % jednotlivých prvkov s ohľadom na predpisaný interval:
|  | % C | % Si | % Mn | % P | % S
min. hodnota |  | 0.06 | 0.15 | 0.35 | 0 | 0
max. hodnota |  | 0.9 | 0.8 | 0.9 | 0.045 | 0.035
v tejto tabuľke navoľ vlastné zloženie podľa predchádzajúcej tab.
prvok |  | % C | % Si | % Mn | % P | % S
volené zloženie |  | 0.9 | 0.2 | 0.44 | 0.01 | 0.01
výsledná teplota liquidu |  |  |  | Tliq = | 1462.4 | °C
| 1529.465 | 0.06 | 0.15 | 0.35 | 0 | 0
| 1510.45675 | 0.27 | 0.3125 | 0.4875 | 0.01125 | 0.00875
| 1491.4485 | 0.48 | 0.475 | 0.625 | 0.0225 | 0.0175
| 1472.44025 | 0.69 | 0.6375 | 0.7625 | 0.03375 | 0.02625
| 1453.432 | 0.9 | 0.8 | 0.9 | 0.045 | 0.035
| 1462.4 | 0.9 | 0.2 | 0.44 | 0.01 | 0.01
|  | naše | naše | naše | naše | naše
Note on C15: vlož % C 0,06 - 0,9
Note on D15: vlož % Si 0,15 - 0,8
Note on E15: vlož % Mn 0,35 - 0,9
Note on F15: vlož %P <0,05
Note on G15: vlož % S < 0,05
hodnoty s "v" napr. "vC" sú hodnoty navolené
Porovnaj s grafom nižšie
predvolené hodnoty
späť na tr. ocele
ďalšie výpočty
GRAF porovnania
teplôt medzi tr. ocele

## teplota12
Výpočty priebehu odlievania
|  |  |  | No. |  | 1 | 2 | 3 | 4 | 5
|  |  |  | výber profilov |  | ● | ■ | █ | ▬ | I
|  |  |  | rozmery |  | 100 - 260 | 50 - 200 | 200 - 450 x 200 - 650 | 100 - 350 x 300 - 2640 | 210 - 400 x 200 - 650
|  |  |  | počet prúdov MP |  | 4 | 4 | 2 | 2 | 2
|  |  |  | liaca rýchlosť |  | 3 - 5 | 3 - 5 | 1 - 1,8 | 1 - 2 | 1 - 1,8
výpočty MNOŽSTVA ocele | [10 empty] | objem
množstvo potrebné odliať | mcelk = | 500 | t | hmotnosť ocele v liacej panve |  |  |  | mLP = | 65 | t | LP | MP
hmotnosť odliatej ocele na 1 minútu | msekv = | 0.4182458688 | t/min | hmotnosť ocele v medzipanve |  |  |  | mMP = | 4.7 | t | a | a/13
čas na odliatie 1 tavby | τtav = | 155.411 | min | vybraný profil |  |  |  | No. | 4 |  | napr. 65 | 5 | pomocny vypocet
počet tavieb | ∑tav = | 9 |  | šírka profilu |  |  |  | a = | 88.6 | mm |  |  | 8.097166
|  |  |  | výška profilu |  |  |  | b = | 88.6 | mm |  | priemer
|  |  |  | počet prúdov MP |  |  |  | pp = | 4 |  |  | 200
|  |  |  | liaca rýchlosť |  |  |  | vcast = | 1.8 | m /min |  | šírka
354.4
teploty v MEDZIPANVE |  |  |  | teplota v LIACEJ PANVE
výsledná teplota liquidu | Tliq = | 1462.4 | °C | strata teploty v LP je |  | 0.8 | °C min-1 |  | *rozsah tepelného spádu 0,5 - 1 °C.min-1
teplota prehriatia SUPERHEAT | Tsuph = | 1512.4 | °C
teplota zmrznutia ocele | Tcold = | 1472.4 | °C | výsledná teplota v LP |  |  |  | TLP = | 1596.729 | °C
kryštalizátor
frekvencia oscilácie | f = | 250 | min-1 | d = 0,065 * 1,1145S * (200* 0,9S) tN [mm]
zdvih pri oscilácii | S = | 4 | mm |  | 1.718787 | 0.6561 | 131.22 | 1
liaca rýchlosť | vcast = | 1.8 | m / min
hĺbka oscilačnej vrásky | dosc = | 0.1117211 | mm
negatívne stripovanie | tN = | 0.07340113 | s | tN = (60 / π.f ) arccos (1000.vcast / π.f.S ) [s]
[5 empty] | 0.07643312 |  | 0.5732484 | 0.9603315
liaci prášok
výber liaceho prášku | typ | 4 |  | typ liaceho prášku |  | viskozita η | T tavenia | určený
viskozita | ηLprach = | 0.1 | Pa.s-1 | 1 |  | 0.12 | 1170 | pre vysokú náchylnosť k praskaniu
spotreba liaceho prášku | QLprach = | 0.2256671 | kgm-2 | 2 |  | 0.21 | 1190 | pre vyššiu náchylnosť k praskaniu
|  |  |  | 3 |  | 0.19 | 1130 | pre strednú liacu rýchlosť
|  |  |  | 4 |  | 0.1 | 1050 | pre zvýšenú liacu rýchlosť
|  |  |  | 5 |  | 0.03 | 1050 | pre vysokú liacu rýchlosť
[6 empty] | [Pa.s] | [°C]
Q = 1,7 . tN / (√η . Vc)
[5 empty] | 0.3162278 | 0.56921
Note on G10: zo zadania
Note on O13: Navoľ podľa zvoleného profilu * pri kruhovom priereze zadaj hodnotu vynásobenú 1,772
Note on O14: navoľ podľa zvoleného profilu * pri kruhovom priereze zadaj hodnotu vynásobenú 1,772
* kruh sa dá rozmerovo zapísať ako štvorec. Iba zadaný priemer vynásobte 1,772 pre šírku aj výšku
So=(1,772.r)2
späť na výpočet Tliq
zdvih
4 - 10
[mm]
frekvencia
100 - 250
[min-1]
Výstupná
obrazovka

## Výstup12
Výpočtový systém plynulého odlievania ocele
|  | celkové množ. ocele | 500 |  | t
|  | oceľ odliata za 1 min. | 0.4182458688 |  | t . min -1
| vybraná trieda ocele | čas na 1 tavbu | 155.411 |  | min
|  | počet tavieb | 9 |  | tavieb
[5 empty] | %C | %Si | %Mn | %P | %S
|  | Chemické zloženie ocele |  |  | 0.9 | 0.2 | 0.44 | 0.01 | 0.01
Liaca panva
|  | hmotnosť ocele v LP | 65 |  | t
|  | teplota v LP | 1596.729 |  | °C
Medzipanva
|  | hmotnosť ocele v MP | 4.7 |  | t
|  | teplota odlievania | 1472.4 | - | 1512.4 | °C
|  | Kryštalizátor |  |  |  | Liaci prášok
|  | frekvencia oscilácie | 250 |  | min-1 | typ | 4
|  | zdvih pri oscilácii | 4 |  | m | viskozita | 0.1 | Pa.s
|  | liaca rýchlosť | 1.8 |  | m . min-1 | spotreba | 0.2256671 | kg.m-1
[6 empty] | Odlievaný profil |  | ▬ | 100 - 350 x 300 - 2640
[6 empty] | šírka |  | 88.6 | mm
[6 empty] | výška |  | 88.6 | mm
[6 empty] | počet prúdov |  | 4
Výber triedy ocele
12

## tr.13
vzorec
Tliq = 1537 - 78*(%C) - 7,6*(%Si) - 4,9*(%Mn) - 34,4*(%P) - 38*(%S)
Oceľ triedy 13
Zadaj % jednotlivých prvkov s ohľadom na predpisaný interval:
|  | % C | % Si | % Mn | % P | % S
min. hodnota |  | 0.14 | 0.15 | 0.5 | 0 | 0
max. hodnota |  | 0.8 | 1.7 | 2.4 | 0.035 | 0.035
v tejto tabuľke navoľ vlastné zloženie podľa predchádzajúcej tab.
prvok |  | % C | % Si | % Mn | % P | % S
volené zloženie |  | 0.3 | 0.3 | 2.4 | 0.05 | 0.05
výsledná teplota liquidu |  |  |  | Tliq = | 1495.94 | °C
| 1522.49 | 0.14 | 0.15 | 0.5 | 0 | 0
| 1503.714 | 0.305 | 0.5375 | 0.975 | 0.00875 | 0.00875
| 1484.938 | 0.47 | 0.925 | 1.45 | 0.0175 | 0.0175
| 1466.162 | 0.635 | 1.3125 | 1.925 | 0.02625 | 0.02625
| 1447.386 | 0.8 | 1.7 | 2.4 | 0.035 | 0.035
| 1495.94 | 0.3 | 0.3 | 2.4 | 0.05 | 0.05
|  | naše | naše | naše | naše | naše
Note on C15: vlož % C 0,07 - 0,75
Note on D15: vlož % Si 0,15 - 0,55
Note on E15: vlož % Mn 0,4 - 1,6
Note on F15: vlož %P <0,05
Note on G15: vlož % S < 0,05
hodnoty s "v" napr. "vC" sú hodnoty navolené
Porovnaj s grafom nižšie
späť na tr. ocele
GRAF porovnania
teplôt medzi tr. ocele
ďalšie
výpočty

## teplota13
Výpočty priebehu odlievania
|  |  |  | No. |  | 1 | 2 | 3 | 4 | 5
|  |  |  | výber profilov |  | ● | ■ | █ | ▬ | I
|  |  |  | rozmery |  | 100 - 260 | 50 - 200 | 200 - 450 x 200 - 650 | 100 - 350 x 300 - 2640 | 210 - 400 x 200 - 650
|  |  |  | počet prúdov MP |  | 4 | 4 | 2 | 2 | 2
|  |  |  | liaca rýchlosť |  | 3 - 5 | 3 - 5 | 1 - 1,8 | 1 - 2 | 1 - 1,8
výpočty MNOŽSTVA ocele | [10 empty] | objem
množstvo potrebné odliať | mcelk = | 5000 | t | hmotnosť ocele v liacej panve |  |  |  | mLP = | 65 | t | LP | MP
hmotnosť odliatej ocele na 1 minútu | msekv = | 2.1312 | t | hmotnosť ocele v medzipanve |  |  |  | mMP = | 4.7 | t | a | a/13
čas na odliatie 1 tavby | τtav = | 30.49925 | min | vybraný profil |  |  |  | No. | 4 |  | napr. 65 | 5 | pomocny vypocet
počet tavieb | ∑tav = | 81 |  | šírka profilu |  |  |  | a = | 200 | mm |  |  | 80.97166
|  |  |  | výška profilu |  |  |  | b = | 200 | mm |  | priemer
|  |  |  | počet prúdov MP |  |  |  |  | 4 |  |  | 200
|  |  |  | liaca rýchlosť |  |  |  | vcast = | 1.8 | m /min |  | šírka
354.4
teploty v MEDZIPANVE |  |  |  | teplota v LIACEJ PANVE
výsledná teplota odlievania | Tliq = | 1495.94 | °C | strata teploty v LP je |  | 0.8 | °C min-1 |  | *rozsah tepelného spádu 0,5 - 1 °C.min-1
teplota prehriatia SUPERHEAT | Tsuph = | 1545.94 | °C
teplota zmrznutia ocele | Tcold = | 1485.94 | °C | výsledná teplota v LP |  |  |  | TLP = | 1510.339 | °C
kryštalizátor
frekvencia oscilácie | f = | 250 | min-1 | d = 0,065 * 1,1145S * (200* 0,9S) tN [mm]
zdvih pri oscilácii | S = | 4 | mm |  | 1.718787 | 0.6561 | 131.22 | 1
liaca rýchlosť | vcast = | 1.8 | m / min
hĺbka oscilačnej vrásky | dosc = | 0.1117211 | mm
negatívne stripovanie | tN = | 0.07340113 | s | tN = (60 / π.f ) arccos (1000.vcast / π.f.S ) [s]
[5 empty] | 0.07643312 |  | 0.5732484 | 0.9603315
liaci prášok
výber liaceho prášku | typ | 4 |  | typ liaceho prášku |  | viskozita η | T tavenia | určený
viskozita | ηLprach = | 0.1 | Pa.s-1 | 1 |  | 0.12 | 1170 | pre vysokú náchylnosť k praskaniu
spotreba liaceho prášku | QLprach = | 0.2256671 | kgm-2 | 2 |  | 0.21 | 1190 | pre vyššiu náchylnosť k praskaniu
|  |  |  | 3 |  | 0.19 | 1130 | pre strednú liacu rýchlosť
|  |  |  | 4 |  | 0.1 | 1050 | pre zvýšenú liacu rýchlosť
|  |  |  | 5 |  | 0.03 | 1050 | pre vysokú liacu rýchlosť
[6 empty] | [Pa.s] | [°C]
Q = 1,7 . tN / (√η . Vc)
[5 empty] | 0.3162278 | 0.56921
Note on G10: zo zadania
Note on O13: Navoľ podľa zvoleného profilu * pri kruhovom priereze zadaj hodnotu vynásobenú 1,772
Note on O14: navoľ podľa zvoleného profilu * pri kruhovom priereze zadaj hodnotu vynásobenú 1,772
späť na výpočet Tliq
zdvih
4 - 10
[mm]
frekvencia
100 - 250
[min-1]
* kruh sa dá rozmerovo zapísať ako štvorec. Iba zadaný priemer vynásobte 1,772 pre šírku aj výšku
Sš = (1,772.r)2
a = 1,772.r
b = 1,772.r
späť na výpočet Tliq
zdvih
4 - 10
[mm]
frekvencia
100 - 250
[min-1]
Výstupná
obrazovka
* kruh sa dá rozmerovo zapísať ako štvorec. Iba zadaný priemer vynásobte 1,772 pre šírku aj výšku
Sš = (1,772.r)2
a = 1,772.r
b = 1,772.r

## výstup13
Výpočtový systém plynulého odlievania ocele
|  | celkové množ. ocele | 5000 |  | t
|  | oceľ odliata za 1 min. | 2.1312 |  | t . min -1
| vybraná trieda ocele | čas na 1 tavbu | 30.49925 |  | min
|  | počet tavieb | 81 |  | tavieb
[5 empty] | %C | %Si | %Mn | %P | %S
|  | Chemické zloženie ocele |  |  | 0.3 | 0.3 | 2.4 | 0.05 | 0.05
Liaca panva
|  | hmotnosť ocele v LP | 65 |  | t
|  | teplota v LP | 1510.339 |  | °C
Medzipanva
|  | hmotnosť ocele v MP | 4.7 |  | t
|  | teplota odlievania | 1485.94 | - | 1545.94 | °C
|  | Kryštalizátor |  |  |  | Liaci prášok
|  | frekvencia oscilácie | 250 |  | min-1 | typ | 4
|  | zdvih pri oscilácii | 4 |  | m | viskozita | 0.1 | Pa.s
|  | liaca rýchlosť | 1.8 |  | m . min-1 | spotreba | 0.2256671 | kg.m-1
[6 empty] | Odlievaný profil |  | ▬ | 100 - 350 x 300 - 2640
[6 empty] | šírka |  | 200 | mm
[6 empty] | výška |  | 200 | mm
[6 empty] | počet prúdov |  | 4
Výber triedy ocele
13

## tr.14
vzorec
Tliq = 1537 - 78*(%C) - 7,6*(%Si) - 4,9*(%Mn) - 34,4*(%P) - 38*(%S)
Oceľ triedy 14
Zadaj % jednotlivých prvkov s ohľadom na predpisaný interval:
|  | % C | % Si | % Mn | % P | % S
min. hodnota |  | 0.14 | 0.17 | 0.3 | 0 | 0
max. hodnota |  | 1.1 | 1.6 | 1.9 | 0.03 | 0.03
v tejto tabuľke navoľ vlastné zloženie podľa predchádzajúcej tab.
prvok |  | % C | % Si | % Mn | % P | % S
volené zloženie |  | 1.1 | 1.6 | 0.3 | 0.05 | 0.05
výsledná teplota liquidu |  |  |  | Tliq = | 1433.95 | °C
| 1523.318 | 0.14 | 0.17 | 0.3 | 0 | 0
| 1499.378 | 0.38 | 0.5275 | 0.7 | 0.0075 | 0.0075
| 1475.438 | 0.62 | 0.885 | 1.1 | 0.015 | 0.015
| 1451.498 | 0.86 | 1.2425 | 1.5 | 0.0225 | 0.0225
| 1427.558 | 1.1 | 1.6 | 1.9 | 0.03 | 0.03
| 1433.95 | 1.1 | 1.6 | 0.3 | 0.05 | 0.05
|  | naše | naše | naše | naše | naše
Note on C15: vlož % C 0,14 - 1,1
Note on D15: vlož % Si 0,17 - 1,6
Note on E15: vlož % Mn 0,3 - 1,9
Note on F15: vlož %P <0,05
Note on G15: vlož % S < 0,05
hodnoty s "v" napr. "vC" sú hodnoty navolené
Porovnaj s grafom nižšie
späť na tr. ocele
GRAF porovnania
teplôt medzi tr. ocele
ďalšie
výpočty

## teplota14
Výpočty priebehu odlievania
|  |  |  | No. |  | 1 | 2 | 3 | 4 | 5
|  |  |  | výber profilov |  | ● | ■ | █ | ▬ | I
|  |  |  | rozmery |  | 100 - 260 | 50 - 200 | 200 - 450 x 200 - 650 | 100 - 350 x 300 - 2640 | 210 - 400 x 200 - 650
|  |  |  | počet prúdov MP |  | 4 | 4 | 2 | 2 | 2
|  |  |  | liaca rýchlosť |  | 3 - 5 | 3 - 5 | 1 - 1,8 | 1 - 2 | 1 - 1,8
výpočty MNOŽSTVA ocele | [10 empty] | objem
množstvo potrebné odliať | mcelk = | 5000 | t | hmotnosť ocele v liacej panve |  |  |  | mLP = | 65 | t | LP | MP
hmotnosť odliatej ocele na 1 minútu | msekv = | 2.1312 | t | hmotnosť ocele v medzipanve |  |  |  | mMP = | 4.7 | t | a | a/13
čas na odliatie 1 tavby | τtav = | 30.49925 | min | vybraný profil |  |  |  | No. | 4 |  | napr. 65 | 5 | pomocny vypocet
počet tavieb | ∑tav = | 81 |  | šírka profilu |  |  |  | a = | 200 | mm |  |  | 80.97166
|  |  |  | výška profilu |  |  |  | b = | 200 | mm |  | priemer
|  |  |  | počet prúdov MP |  |  |  |  | 4 |  |  | 200
|  |  |  | liaca rýchlosť |  |  |  | vcast = | 1.8 | m /min |  | šírka
354.4
teploty v MEDZIPANVE |  |  |  | teplota v LIACEJ PANVE
výsledná teplota odlievania | Tliq = | 1433.95 | °C | strata teploty v LP je |  | 0.8 | °C min-1 |  | *rozsah tepelného spádu 0,5 - 1 °C.min-1
teplota prehriatia SUPERHEAT | Tsuph = | 1483.95 | °C
teplota zmrznutia ocele | Tcold = | 1423.95 | °C | výsledná teplota v LP |  |  |  | TLP = | 1448.349 | °C
kryštalizátor
frekvencia oscilácie | f = | 250 | min-1 | d = 0,065 * 1,1145S * (200* 0,9S) tN [mm]
zdvih pri oscilácii | S = | 4 | mm |  | 1.718787 | 0.6561 | 131.22 | 1
liaca rýchlosť | vcast = | 1.8 | m / min
hĺbka oscilačnej vrásky | dosc = | 0.1117211 | mm
negatívne stripovanie | tN = | 0.07340113 | s | tN = (60 / π.f ) arccos (1000.vcast / π.f.S ) [s]
[5 empty] | 0.07643312 |  | 0.5732484 | 0.9603315
liaci prášok
výber liaceho prášku | typ | 4 |  | typ liaceho prášku |  | viskozita η | T tavenia | určený
viskozita | ηLprach = | 0.1 | Pa.s-1 | 1 |  | 0.12 | 1170 | pre vysokú náchylnosť k praskaniu
spotreba liaceho prášku | QLprach = | 0.2256671 | kgm-2 | 2 |  | 0.21 | 1190 | pre vyššiu náchylnosť k praskaniu
|  |  |  | 3 |  | 0.19 | 1130 | pre strednú liacu rýchlosť
|  |  |  | 4 |  | 0.1 | 1050 | pre zvýšenú liacu rýchlosť
|  |  |  | 5 |  | 0.03 | 1050 | pre vysokú liacu rýchlosť
[6 empty] | [Pa.s] | [°C]
Q = 1,7 . tN / (√η . Vc)
[5 empty] | 0.3162278 | 0.56921
Note on G10: zo zadania
Note on O13: Navoľ podľa zvoleného profilu * pri kruhovom priereze zadaj hodnotu vynásobenú 1,772
Note on O14: navoľ podľa zvoleného profilu * pri kruhovom priereze zadaj hodnotu vynásobenú 1,772
späť na výpočet Tliq
zdvih
4 - 10
[mm]
frekvencia
100 - 250
[min-1]
* kruh sa dá rozmerovo zapísať ako štvorec. Iba zadaný priemer vynásobte 1,772 pre šírku aj výšku
Sš = (1,772.r)2
a = 1,772.r
b = 1,772.r
späť na výpočet Tliq
zdvih
4 - 10
[mm]
frekvencia
100 - 250
[min-1]
Výstupná
obrazovka
* kruh sa dá rozmerovo zapísať ako štvorec. Iba zadaný priemer vynásobte 1,772 pre šírku aj výšku
Sš = (1,772.r)2
a = 1,772.r
b = 1,772.r

## výstup14
Výpočtový systém plynulého odlievania ocele
|  | celkové množ. ocele | 5000 |  | t
|  | oceľ odliata za 1 min. | 2.1312 |  | t . min -1
| vybraná trieda ocele | čas na 1 tavbu | 30.49925 |  | min
|  | počet tavieb | 81 |  | tavieb
[5 empty] | %C | %Si | %Mn | %P | %S
|  | Chemické zloženie ocele |  |  | 1.1 | 1.6 | 0.3 | 0.05 | 0.05
Liaca panva
|  | hmotnosť ocele v LP | 65 |  | t
|  | teplota v LP | 1448.349 |  | °C
Medzipanva
|  | hmotnosť ocele v MP | 4.7 |  | t
|  | teplota odlievania | 1423.95 | - | 1483.95 | °C
|  | Kryštalizátor |  |  |  | Liaci prášok
|  | frekvencia oscilácie | 250 |  | min-1 | typ | 4
|  | zdvih pri oscilácii | 4 |  | m | viskozita | 0.1 | Pa.s
|  | liaca rýchlosť | 1.8 |  | m . min-1 | spotreba | 0.2256671 | kg.m-1
[6 empty] | Odlievaný profil |  | ▬ | 100 - 350 x 300 - 2640
[6 empty] | šírka |  | 200 | mm
[6 empty] | výška |  | 200 | mm
[6 empty] | počet prúdov |  | 4
Výber triedy ocele
14

## tr15
vzorec
Tliq = 1537 - 78*(%C) - 7,6*(%Si) - 4,9*(%Mn) - 34,4*(%P) - 38*(%S)
Oceľ triedy 15
Zadaj % jednotlivých prvkov s ohľadom na predpisaný interval:
|  | % C | % Si | % Mn | % P | % S
min. hodnota |  | 0.08 | 0.15 | 0.4 | 0 | 0
max. hodnota |  | 0.43 | 0.75 | 1.6 | 0.03 | 0.03
v tejto tabuľke navoľ vlastné zloženie podľa predchádzajúcej tab.
prvok |  | % C | % Si | % Mn | % P | % S
volené zloženie |  | 0.4 | 0.55 | 0.5 | 0.05 | 0.05
výsledná teplota liquidu |  |  |  | Tliq = | 1495.55 | °C
| 1527.66 | 0.08 | 0.15 | 0.4 | 0 | 0
| 1517.682 | 0.1675 | 0.3 | 0.7 | 0.0075 | 0.0075
| 1507.704 | 0.255 | 0.45 | 1 | 0.015 | 0.015
| 1497.726 | 0.3425 | 0.6 | 1.3 | 0.0225 | 0.0225
| 1487.748 | 0.43 | 0.75 | 1.6 | 0.03 | 0.03
| 1495.55 | 0.4 | 0.55 | 0.5 | 0.05 | 0.05
|  | naše | naše | naše | naše | naše
Note on C15: vlož % C 0,08 - 0,43
Note on D15: vlož % Si 0,15 - 0,75
Note on E15: vlož % Mn 0,4 - 1,6
Note on F15: vlož %P <0,05
Note on G15: vlož % S < 0,05
hodnoty s "v" napr. "vC" sú hodnoty navolené
Porovnaj s grafom nižšie
späť na tr. ocele
GRAF porovnania
teplôt medzi tr. ocele
ďalšie
výpočty

## teplota15
Výpočty priebehu odlievania
|  |  |  | No. |  | 1 | 2 | 3 | 4 | 5
|  |  |  | výber profilov |  | ● | ■ | █ | ▬ | I
|  |  |  | rozmery |  | 100 - 260 | 50 - 200 | 200 - 450 x 200 - 650 | 100 - 350 x 300 - 2640 | 210 - 400 x 200 - 650
|  |  |  | počet prúdov MP |  | 4 | 4 | 2 | 2 | 2
|  |  |  | liaca rýchlosť |  | 3 - 5 | 3 - 5 | 1 - 1,8 | 1 - 2 | 1 - 1,8
výpočty MNOŽSTVA ocele | [10 empty] | objem
množstvo potrebné odliať | mcelk = | 5000 | t | hmotnosť ocele v liacej panve |  |  |  | mLP = | 65 | t | LP | MP
hmotnosť odliatej ocele na 1 minútu | msekv = | 2.1312 | t | hmotnosť ocele v medzipanve |  |  |  | mMP = | 4.7 | t | a | a/13
čas na odliatie 1 tavby | τtav = | 30.49925 | min | vybraný profil |  |  |  | No. | 4 |  | napr. 65 | 5 | pomocny vypocet
počet tavieb | ∑tav = | 81 |  | šírka profilu |  |  |  | a = | 200 | mm |  |  | 80.97166
|  |  |  | výška profilu |  |  |  | b = | 200 | mm |  | priemer
|  |  |  | počet prúdov MP |  |  |  |  | 4 |  |  | 200
|  |  |  | liaca rýchlosť |  |  |  | vcast = | 1.8 | m /min |  | šírka
354.4
teploty v MEDZIPANVE |  |  |  | teplota v LIACEJ PANVE
výsledná teplota odlievania | Tliq = | 1495.55 | °C | strata teploty v LP je |  | 0.8 | °C min-1 |  | *rozsah tepelného spádu 0,5 - 1 °C.min-1
teplota prehriatia SUPERHEAT | Tsuph = | 1545.55 | °C
teplota zmrznutia ocele | Tcold = | 1485.55 | °C | výsledná teplota v LP |  |  |  | TLP = | 1509.949 | °C
kryštalizátor
frekvencia oscilácie | f = | 250 | min-1 | d = 0,065 * 1,1145S * (200* 0,9S) tN [mm]
zdvih pri oscilácii | S = | 4 | mm |  | 1.718787 | 0.6561 | 131.22 | 1
liaca rýchlosť | vcast = | 1.8 | m / min
hĺbka oscilačnej vrásky | dosc = | 0.1117211 | mm
negatívne stripovanie | tN = | 0.07340113 | s | tN = (60 / π.f ) arccos (1000.vcast / π.f.S ) [s]
[5 empty] | 0.07643312 |  | 0.5732484 | 0.9603315
liaci prášok
výber liaceho prášku | typ | 4 |  | typ liaceho prášku |  | viskozita η | T tavenia | určený
viskozita | ηLprach = | 0.1 | Pa.s-1 | 1 |  | 0.12 | 1170 | pre vysokú náchylnosť k praskaniu
spotreba liaceho prášku | QLprach = | 0.2256671 | kgm-2 | 2 |  | 0.21 | 1190 | pre vyššiu náchylnosť k praskaniu
|  |  |  | 3 |  | 0.19 | 1130 | pre strednú liacu rýchlosť
|  |  |  | 4 |  | 0.1 | 1050 | pre zvýšenú liacu rýchlosť
|  |  |  | 5 |  | 0.03 | 1050 | pre vysokú liacu rýchlosť
[6 empty] | [Pa.s] | [°C]
Q = 1,7 . tN / (√η . Vc)
[5 empty] | 0.3162278 | 0.56921
Note on G10: zo zadania
Note on O13: Navoľ podľa zvoleného profilu * pri kruhovom priereze zadaj hodnotu vynásobenú 1,772
Note on O14: navoľ podľa zvoleného profilu * pri kruhovom priereze zadaj hodnotu vynásobenú 1,772
späť na výpočet Tliq
zdvih
4 - 10
[mm]
frekvencia
100 - 250
[min-1]
* kruh sa dá rozmerovo zapísať ako štvorec. Iba zadaný priemer vynásobte 1,772 pre šírku aj výšku
Sš = (1,772.r)2
a = 1,772.r
b = 1,772.r
späť na výpočet Tliq
zdvih
4 - 10
[mm]
frekvencia
100 - 250
[min-1]
Výstupná
obrazovka
* kruh sa dá rozmerovo zapísať ako štvorec. Iba zadaný priemer vynásobte 1,772 pre šírku aj výšku
Sš = (1,772.r)2
a = 1,772.r
b = 1,772.r

## výstup15
Výpočtový systém plynulého odlievania ocele
|  | celkové množ. ocele | 5000 |  | t
|  | oceľ odliata za 1 min. | 2.1312 |  | t . min -1
| vybraná trieda ocele | čas na 1 tavbu | 30.49925 |  | min
|  | počet tavieb | 81 |  | tavieb
[5 empty] | %C | %Si | %Mn | %P | %S
|  | Chemické zloženie ocele |  |  | 0.4 | 0.55 | 0.5 | 0.05 | 0.05
Liaca panva
|  | hmotnosť ocele v LP | 65 |  | t
|  | teplota v LP | 1509.949 |  | °C
Medzipanva
|  | hmotnosť ocele v MP | 4.7 |  | t
|  | teplota odlievania | 1485.55 | - | 1545.55 | °C
|  | Kryštalizátor |  |  |  | Liaci prášok
|  | frekvencia oscilácie | 250 |  | min-1 | typ | 4
|  | zdvih pri oscilácii | 4 |  | m | viskozita | 0.1 | Pa.s
|  | liaca rýchlosť | 1.8 |  | m . min-1 | spotreba | 0.2256671 | kg.m-1
[6 empty] | Odlievaný profil |  | ▬ | 100 - 350 x 300 - 2640
[6 empty] | šírka |  | 200 | mm
[6 empty] | výška |  | 200 | mm
[6 empty] | počet prúdov |  | 4
Výber triedy ocele
15

## tr.16
vzorec
Tliq = 1537 - 78*(%C) - 7,6*(%Si) - 4,9*(%Mn) - 34,4*(%P) - 38*(%S)
Oceľ triedy 16
Zadaj % jednotlivých prvkov s ohľadom na predpisaný interval:
|  | % C | % Si | % Mn | % P | % S
min. hodnota |  | 0.1 | 0.15 | 0.25 | 0 | 0
max. hodnota |  | 0.4 | 1.2 | 1.3 | 0.03 | 0.03
v tejto tabuľke navoľ vlastné zloženie podľa predchádzajúcej tab.
prvok |  | % C | % Si | % Mn | % P | % S
volené zloženie |  | 0.2 | 1.2 | 0.26 | 0.05 | 0.05
výsledná teplota liquidu |  |  |  | Tliq = | 1507.386 | °C
| 1526.835 | 0.1 | 0.15 | 0.25 | 0 | 0
| 1517.16075 | 0.175 | 0.4125 | 0.5125 | 0.0075 | 0.0075
| 1507.4865 | 0.25 | 0.675 | 0.775 | 0.015 | 0.015
| 1497.81225 | 0.325 | 0.9375 | 1.0375 | 0.0225 | 0.0225
| 1488.138 | 0.4 | 1.2 | 1.3 | 0.03 | 0.03
| 1507.386 | 0.2 | 1.2 | 0.26 | 0.05 | 0.05
|  | naše | naše | naše | naše | naše
Note on C15: vlož % C 0,1 - 0,4
Note on D15: vlož % Si 0,15 - 1,2
Note on E15: vlož % Mn 0,25 - 1,3
Note on F15: vlož %P <0,05
Note on G15: vlož % S < 0,05
hodnoty s "v" napr. "vC" sú hodnoty navolené
Porovnaj s grafom nižšie
späť na tr. ocele
GRAF porovnania
teplôt medzi tr. ocele
ďalšie
výpočty

## teplota16
Výpočty priebehu odlievania
|  |  |  | No. |  | 1 | 2 | 3 | 4 | 5
|  |  |  | výber profilov |  | ● | ■ | █ | ▬ | I
|  |  |  | rozmery |  | 100 - 260 | 50 - 200 | 200 - 450 x 200 - 650 | 100 - 350 x 300 - 2640 | 210 - 400 x 200 - 650
|  |  |  | počet prúdov MP |  | 4 | 4 | 2 | 2 | 2
|  |  |  | liaca rýchlosť |  | 3 - 5 | 3 - 5 | 1 - 1,8 | 1 - 2 | 1 - 1,8
výpočty MNOŽSTVA ocele | [10 empty] | objem
množstvo potrebné odliať | mcelk = | 5000 | t | hmotnosť ocele v liacej panve |  |  |  | mLP = | 65 | t | LP | MP
hmotnosť odliatej ocele na 1 minútu | msekv = | 2.1312 | t | hmotnosť ocele v medzipanve |  |  |  | mMP = | 4.7 | t | a | a/13
čas na odliatie 1 tavby | τtav = | 30.49925 | min | vybraný profil |  |  |  | No. | 4 |  | napr. 65 | 5 | pomocny vypocet
počet tavieb | ∑tav = | 81 |  | šírka profilu |  |  |  | a = | 200 | mm |  |  | 80.97166
|  |  |  | výška profilu |  |  |  | b = | 200 | mm |  | priemer
|  |  |  | počet prúdov MP |  |  |  |  | 4 |  |  | 200
|  |  |  | liaca rýchlosť |  |  |  | vcast = | 1.8 | m /min |  | šírka
354.4
teploty v MEDZIPANVE |  |  |  | teplota v LIACEJ PANVE
výsledná teplota odlievania | Tliq = | 1507.386 | °C | strata teploty v LP je |  | 0.8 | °C min-1 |  | *rozsah tepelného spádu 0,5 - 1 °C.min-1
teplota prehriatia SUPERHEAT | Tsuph = | 1557.386 | °C
teplota zmrznutia ocele | Tcold = | 1497.386 | °C | výsledná teplota v LP |  |  |  | TLP = | 1521.785 | °C
kryštalizátor
frekvencia oscilácie | f = | 250 | min-1 | d = 0,065 * 1,1145S * (200* 0,9S) tN [mm]
zdvih pri oscilácii | S = | 4 | mm |  | 1.718787 | 0.6561 | 131.22 | 1
liaca rýchlosť | vcast = | 1.8 | m / min
hĺbka oscilačnej vrásky | dosc = | 0.1117211 | mm
negatívne stripovanie | tN = | 0.07340113 | s | tN = (60 / π.f ) arccos (1000.vcast / π.f.S ) [s]
[5 empty] | 0.07643312 |  | 0.5732484 | 0.9603315
liaci prášok
výber liaceho prášku | typ | 4 |  | typ liaceho prášku |  | viskozita η | T tavenia | určený
viskozita | ηLprach = | 0.1 | Pa.s-1 | 1 |  | 0.12 | 1170 | pre vysokú náchylnosť k praskaniu
spotreba liaceho prášku | QLprach = | 0.2256671 | kgm-2 | 2 |  | 0.21 | 1190 | pre vyššiu náchylnosť k praskaniu
|  |  |  | 3 |  | 0.19 | 1130 | pre strednú liacu rýchlosť
|  |  |  | 4 |  | 0.1 | 1050 | pre zvýšenú liacu rýchlosť
|  |  |  | 5 |  | 0.03 | 1050 | pre vysokú liacu rýchlosť
[6 empty] | [Pa.s] | [°C]
Q = 1,7 . tN / (√η . Vc)
[5 empty] | 0.3162278 | 0.56921
Note on G10: zo zadania
Note on O13: Navoľ podľa zvoleného profilu * pri kruhovom priereze zadaj hodnotu vynásobenú 1,772
Note on O14: navoľ podľa zvoleného profilu * pri kruhovom priereze zadaj hodnotu vynásobenú 1,772
späť na výpočet Tliq
zdvih
4 - 10
[mm]
frekvencia
100 - 250
[min-1]
* kruh sa dá rozmerovo zapísať ako štvorec. Iba zadaný priemer vynásobte 1,772 pre šírku aj výšku
Sš = (1,772.r)2
a = 1,772.r
b = 1,772.r
späť na výpočet Tliq
zdvih
4 - 10
[mm]
frekvencia
100 - 250
[min-1]
Výstupná
obrazovka
* kruh sa dá rozmerovo zapísať ako štvorec. Iba zadaný priemer vynásobte 1,772 pre šírku aj výšku
Sš = (1,772.r)2
a = 1,772.r
b = 1,772.r

## výstup16
Výpočtový systém plynulého odlievania ocele
|  | celkové množ. ocele | 5000 |  | t
|  | oceľ odliata za 1 min. | 2.1312 |  | t . min -1
| vybraná trieda ocele | čas na 1 tavbu | 30.49925 |  | min
|  | počet tavieb | 81 |  | tavieb
[5 empty] | %C | %Si | %Mn | %P | %S
|  | Chemické zloženie ocele |  |  | 0.2 | 1.2 | 0.26 | 0.05 | 0.05
Liaca panva
|  | hmotnosť ocele v LP | 65 |  | t
|  | teplota v LP | 1521.785 |  | °C
Medzipanva
|  | hmotnosť ocele v MP | 4.7 |  | t
|  | teplota odlievania | 1497.386 | - | 1557.386 | °C
|  | Kryštalizátor |  |  |  | Liaci prášok
|  | frekvencia oscilácie | 250 |  | min-1 | typ | 4
|  | zdvih pri oscilácii | 4 |  | m | viskozita | 0.1 | Pa.s
|  | liaca rýchlosť | 1.8 |  | m . min-1 | spotreba | 0.2256671 | kg.m-1
[6 empty] | Odlievaný profil |  | ▬ | 100 - 350 x 300 - 2640
[6 empty] | šírka |  | 200 | mm
[6 empty] | výška |  | 200 | mm
[6 empty] | počet prúdov |  | 4
Výber triedy ocele
16

## tr.17
vzorec
Tliq = 1537 - 78*(%C) - 7,6*(%Si) - 4,9*(%Mn) - 34,4*(%P) - 38*(%S)
Oceľ triedy 17
Zadaj % jednotlivých prvkov s ohľadom na predpisaný interval:
|  | % C | % Si | % Mn | % P | % S
min. hodnota |  | 0.03 | 0.2 | 0.3 | 0 | 0
max. hodnota |  | 1 | 0.7 | 0.7 | 0.03 | 0.03
v tejto tabuľke navoľ vlastné zloženie podľa predchádzajúcej tab.
prvok |  | % C | % Si | % Mn | % P | % S
volené zloženie |  | 1 | 0.2 | 0.8 | 0.05 | 0.05
výsledná teplota liquidu |  |  |  | Tliq = | 1449.94 | °C
| 1531.67 | 0.03 | 0.2 | 0.3 | 0 | 0
| 1510.772 | 0.2725 | 0.325 | 0.4 | 0.0075 | 0.0075
| 1489.874 | 0.515 | 0.45 | 0.5 | 0.015 | 0.015
| 1468.976 | 0.7575 | 0.575 | 0.6 | 0.0225 | 0.0225
| 1448.078 | 1 | 0.7 | 0.7 | 0.03 | 0.03
| 1449.94 | 1 | 0.2 | 0.8 | 0.05 | 0.05
|  | naše | naše | naše | naše | naše
Note on C15: vlož % C 0,03 - 1,0
Note on D15: vlož % Si 0,15 - 0,55
Note on E15: vlož % Mn 0,4 - 1,6
Note on F15: vlož %P <0,05
Note on G15: vlož % S < 0,05
hodnoty s "v" napr. "vC" sú hodnoty navolené
Porovnaj s grafom nižšie
späť na tr. ocele
GRAF porovnania
teplôt medzi tr. ocele
ďalšie
výpočty

## teplota17
Výpočty priebehu odlievania
|  |  |  | No. |  | 1 | 2 | 3 | 4 | 5
|  |  |  | výber profilov |  | ● | ■ | █ | ▬ | I
|  |  |  | rozmery |  | 100 - 260 | 50 - 200 | 200 - 450 x 200 - 650 | 100 - 350 x 300 - 2640 | 210 - 400 x 200 - 650
|  |  |  | počet prúdov MP |  | 4 | 4 | 2 | 2 | 2
|  |  |  | liaca rýchlosť |  | 3 - 5 | 3 - 5 | 1 - 1,8 | 1 - 2 | 1 - 1,8
výpočty MNOŽSTVA ocele | [10 empty] | objem
množstvo potrebné odliať | mcelk = | 5000 | t | hmotnosť ocele v liacej panve |  |  |  | mLP = | 65 | t | LP | MP
hmotnosť odliatej ocele na 1 minútu | msekv = | 2.1312 | t | hmotnosť ocele v medzipanve |  |  |  | mMP = | 4.7 | t | a | a/13
čas na odliatie 1 tavby | τtav = | 30.49925 | min | vybraný profil |  |  |  | No. | 4 |  | napr. 65 | 5 | pomocny vypocet
počet tavieb | ∑tav = | 81 |  | šírka profilu |  |  |  | a = | 200 | mm |  |  | 80.97166
|  |  |  | výška profilu |  |  |  | b = | 200 | mm |  | priemer
|  |  |  | počet prúdov MP |  |  |  |  | 4 |  |  | 200
|  |  |  | liaca rýchlosť |  |  |  | vcast = | 1.8 | m /min |  | šírka
354.4
teploty v MEDZIPANVE |  |  |  | teplota v LIACEJ PANVE
výsledná teplota odlievania | Tliq = | 1449.94 | °C | strata teploty v LP je |  | 0.8 | °C min-1 |  | *rozsah tepelného spádu 0,5 - 1 °C.min-1
teplota prehriatia SUPERHEAT | Tsuph = | 1499.94 | °C
teplota zmrznutia ocele | Tcold = | 1439.94 | °C | výsledná teplota v LP |  |  |  | TLP = | 1464.339 | °C
kryštalizátor
frekvencia oscilácie | f = | 250 | min-1 | d = 0,065 * 1,1145S * (200* 0,9S) tN [mm]
zdvih pri oscilácii | S = | 4 | mm |  | 1.718787 | 0.6561 | 131.22 | 1
liaca rýchlosť | vcast = | 1.8 | m / min
hĺbka oscilačnej vrásky | dosc = | 0.1117211 | mm
negatívne stripovanie | tN = | 0.07340113 | s | tN = (60 / π.f ) arccos (1000.vcast / π.f.S ) [s]
[5 empty] | 0.07643312 |  | 0.5732484 | 0.9603315
liaci prášok
výber liaceho prášku | typ | 4 |  | typ liaceho prášku |  | viskozita η | T tavenia | určený
viskozita | ηLprach = | 0.1 | Pa.s-1 | 1 |  | 0.12 | 1170 | pre vysokú náchylnosť k praskaniu
spotreba liaceho prášku | QLprach = | 0.2256671 | kgm-2 | 2 |  | 0.21 | 1190 | pre vyššiu náchylnosť k praskaniu
|  |  |  | 3 |  | 0.19 | 1130 | pre strednú liacu rýchlosť
|  |  |  | 4 |  | 0.1 | 1050 | pre zvýšenú liacu rýchlosť
|  |  |  | 5 |  | 0.03 | 1050 | pre vysokú liacu rýchlosť
[6 empty] | [Pa.s] | [°C]
Q = 1,7 . tN / (√η . Vc)
[5 empty] | 0.3162278 | 0.56921
Note on G10: zo zadania
Note on O13: Navoľ podľa zvoleného profilu * pri kruhovom priereze zadaj hodnotu vynásobenú 1,772
Note on O14: navoľ podľa zvoleného profilu * pri kruhovom priereze zadaj hodnotu vynásobenú 1,772
späť na výpočet Tliq
zdvih
4 - 10
[mm]
frekvencia
100 - 250
[min-1]
* kruh sa dá rozmerovo zapísať ako štvorec. Iba zadaný priemer vynásobte 1,772 pre šírku aj výšku
Sš = (1,772.r)2
a = 1,772.r
b = 1,772.r
späť na výpočet Tliq
zdvih
4 - 10
[mm]
frekvencia
100 - 250
[min-1]
Výstupná
obrazovka
* kruh sa dá rozmerovo zapísať ako štvorec. Iba zadaný priemer vynásobte 1,772 pre šírku aj výšku
Sš = (1,772.r)2
a = 1,772.r
b = 1,772.r
späť na výpočet Tliq
zdvih
4 - 10
[mm]
frekvencia
100 - 250
[min-1]
* kruh sa dá rozmerovo zapísať ako štvorec. Iba zadaný priemer vynásobte 1,772 pre šírku aj výšku
Sš = (1,772.r)2
a = 1,772.r
b = 1,772.r
späť na výpočet Tliq
zdvih
4 - 10
[mm]
frekvencia
100 - 250
[min-1]
Výstupná
obrazovka
* kruh sa dá rozmerovo zapísať ako štvorec. Iba zadaný priemer vynásobte 1,772 pre šírku aj výšku
Sš = (1,772.r)2
a = 1,772.r
b = 1,772.r

## výstup17
Výpočtový systém plynulého odlievania ocele
|  | celkové množ. ocele | 5000 |  | t
|  | oceľ odliata za 1 min. | 2.1312 |  | t . min -1
| vybraná trieda ocele | čas na 1 tavbu | 30.49925 |  | min
|  | počet tavieb | 81 |  | tavieb
[5 empty] | %C | %Si | %Mn | %P | %S
|  | Chemické zloženie ocele |  |  | 1 | 0.2 | 0.8 | 0.05 | 0.05
Liaca panva
|  | hmotnosť ocele v LP | 65 |  | t
|  | teplota v LP | 1464.339 |  | °C
Medzipanva
|  | hmotnosť ocele v MP | 4.7 |  | t
|  | teplota odlievania | 1439.94 | - | 1499.94 | °C
|  | Kryštalizátor |  |  |  | Liaci prášok
|  | frekvencia oscilácie | 250 |  | min-1 | typ | 4
|  | zdvih pri oscilácii | 4 |  | m | viskozita | 0.1 | Pa.s
|  | liaca rýchlosť | 1.8 |  | m . min-1 | spotreba | 0.2256671 | kg.m-1
[6 empty] | Odlievaný profil |  | ▬ | 100 - 350 x 300 - 2640
[6 empty] | šírka |  | 200 | mm
[6 empty] | výška |  | 200 | mm
[6 empty] | počet prúdov |  | 4
Výber triedy ocele
16
Výber triedy ocele
17

## tr.19
vzorec
Tliq = 1537 - 78*(%C) - 7,6*(%Si) - 4,9*(%Mn) - 34,4*(%P) - 38*(%S)
Oceľ triedy 19
Zadaj % jednotlivých prvkov s ohľadom na predpisaný interval:
|  | % C | % Si | % Mn | % P | % S
min. hodnota |  | 0.23 | 0.2 | 0.2 | 0 | 0
max. hodnota |  | 1.1 | 1.1 | 1.85 | 0.03 | 0.03
v tejto tabuľke navoľ vlastné zloženie podľa predchádzajúcej tab.
prvok |  | % C | % Si | % Mn | % P | % S
volené zloženie |  | 0.75 | 0.55 | 0.16 | 0.05 | 0.05
výsledná teplota liquidu |  |  |  | Tliq = | 1469.916 | °C
| 1516.56 | 0.23 | 0.2 | 0.2 | 0 | 0
| 1495.32075 | 0.4475 | 0.425 | 0.6125 | 0.0075 | 0.0075
| 1474.0815 | 0.665 | 0.65 | 1.025 | 0.015 | 0.015
| 1452.84225 | 0.8825 | 0.875 | 1.4375 | 0.0225 | 0.0225
| 1431.603 | 1.1 | 1.1 | 1.85 | 0.03 | 0.03
| 1469.916 | 0.75 | 0.55 | 0.16 | 0.05 | 0.05
|  | naše | naše | naše | naše | naše
Note on C15: vlož % C 0,07 - 0,75
Note on D15: vlož % Si 0,15 - 0,55
Note on E15: vlož % Mn 0,4 - 1,6
Note on F15: vlož %P <0,05
Note on G15: vlož % S < 0,05
hodnoty s "v" napr. "vC" sú hodnoty navolené
Porovnaj s grafom nižšie
späť na tr. ocele
GRAF porovnania
teplôt medzi tr. ocele
ďalšie
výpočty

## teplota19
Výpočty priebehu odlievania
|  |  |  | No. |  | 1 | 2 | 3 | 4 | 5
|  |  |  | výber profilov |  | ● | ■ | █ | ▬ | I
|  |  |  | rozmery |  | 100 - 260 | 50 - 200 | 200 - 450 x 200 - 650 | 100 - 350 x 300 - 2640 | 210 - 400 x 200 - 650
|  |  |  | počet prúdov MP |  | 4 | 4 | 2 | 2 | 2
|  |  |  | liaca rýchlosť |  | 3 - 5 | 3 - 5 | 1 - 1,8 | 1 - 2 | 1 - 1,8
výpočty MNOŽSTVA ocele | [10 empty] | objem
množstvo potrebné odliať | mcelk = | 5000 | t | hmotnosť ocele v liacej panve |  |  |  | mLP = | 65 | t | LP | MP
hmotnosť odliatej ocele na 1 minútu | msekv = | 2.1312 | t | hmotnosť ocele v medzipanve |  |  |  | mMP = | 4.7 | t | a | a/13
čas na odliatie 1 tavby | τtav = | 30.49925 | min | vybraný profil |  |  |  | No. | 4 |  | napr. 65 | 5 | pomocny vypocet
počet tavieb | ∑tav = | 81 |  | šírka profilu |  |  |  | a = | 200 | mm |  |  | 80.97166
|  |  |  | výška profilu |  |  |  | b = | 200 | mm |  | priemer
|  |  |  | počet prúdov MP |  |  |  |  | 4 |  |  | 200
|  |  |  | liaca rýchlosť |  |  |  | vcast = | 1.8 | m /min |  | šírka
354.4
teploty v MEDZIPANVE |  |  |  | teplota v LIACEJ PANVE
výsledná teplota odlievania | Tliq = | 1469.916 | °C | strata teploty v LP je |  | 0.8 | °C min-1 |  | *rozsah tepelného spádu 0,5 - 1 °C.min-1
teplota prehriatia SUPERHEAT | Tsuph = | 1519.916 | °C
teplota zmrznutia ocele | Tcold = | 1459.916 | °C | výsledná teplota v LP |  |  |  | TLP = | 1484.315 | °C
kryštalizátor
frekvencia oscilácie | f = | 250 | min-1 | d = 0,065 * 1,1145S * (200* 0,9S) tN [mm]
zdvih pri oscilácii | S = | 4 | mm |  | 1.718787 | 0.6561 | 131.22 | 1
liaca rýchlosť | vcast = | 1.8 | m / min
hĺbka oscilačnej vrásky | dosc = | 0.1117211 | mm
negatívne stripovanie | tN = | 0.07340113 | s | tN = (60 / π.f ) arccos (1000.vcast / π.f.S ) [s]
[5 empty] | 0.07643312 |  | 0.5732484 | 0.9603315
liaci prášok
výber liaceho prášku | typ | 4 |  | typ liaceho prášku |  | viskozita η | T tavenia | určený
viskozita | ηLprach = | 0.1 | Pa.s-1 | 1 |  | 0.12 | 1170 | pre vysokú náchylnosť k praskaniu
spotreba liaceho prášku | QLprach = | 0.2256671 | kgm-2 | 2 |  | 0.21 | 1190 | pre vyššiu náchylnosť k praskaniu
|  |  |  | 3 |  | 0.19 | 1130 | pre strednú liacu rýchlosť
|  |  |  | 4 |  | 0.1 | 1050 | pre zvýšenú liacu rýchlosť
|  |  |  | 5 |  | 0.03 | 1050 | pre vysokú liacu rýchlosť
[6 empty] | [Pa.s] | [°C]
Q = 1,7 . tN / (√η . Vc)
[5 empty] | 0.3162278 | 0.56921
Note on G10: zo zadania
Note on O13: Navoľ podľa zvoleného profilu * pri kruhovom priereze zadaj hodnotu vynásobenú 1,772
Note on O14: navoľ podľa zvoleného profilu * pri kruhovom priereze zadaj hodnotu vynásobenú 1,772
späť na výpočet Tliq
zdvih
4 - 10
[mm]
frekvencia
100 - 250
[min-1]
* kruh sa dá rozmerovo zapísať ako štvorec. Iba zadaný priemer vynásobte 1,772 pre šírku aj výšku
Sš = (1,772.r)2
a = 1,772.r
b = 1,772.r
späť na výpočet Tliq
zdvih
4 - 10
[mm]
frekvencia
100 - 250
[min-1]
Výstupná
obrazovka
* kruh sa dá rozmerovo zapísať ako štvorec. Iba zadaný priemer vynásobte 1,772 pre šírku aj výšku
Sš = (1,772.r)2
a = 1,772.r
b = 1,772.r
späť na výpočet Tliq
zdvih
4 - 10
[mm]
frekvencia
100 - 250
[min-1]
* kruh sa dá rozmerovo zapísať ako štvorec. Iba zadaný priemer vynásobte 1,772 pre šírku aj výšku
Sš = (1,772.r)2
a = 1,772.r
b = 1,772.r
späť na výpočet Tliq
zdvih
4 - 10
[mm]
frekvencia
100 - 250
[min-1]
Výstupná
obrazovka
* kruh sa dá rozmerovo zapísať ako štvorec. Iba zadaný priemer vynásobte 1,772 pre šírku aj výšku
Sš = (1,772.r)2
a = 1,772.r
b = 1,772.r

## výstup19
Výpočtový systém plynulého odlievania ocele
|  | celkové množ. ocele | 5000 |  | t
|  | oceľ odliata za 1 min. | 2.1312 |  | t . min -1
| vybraná trieda ocele | čas na 1 tavbu | 30.49925 |  | min
|  | počet tavieb | 81 |  | tavieb
[5 empty] | %C | %Si | %Mn | %P | %S
|  | Chemické zloženie ocele |  |  | 0.75 | 0.55 | 0.16 | 0.05 | 0.05
Liaca panva
|  | hmotnosť ocele v LP | 65 |  | t
|  | teplota v LP | 1484.315 |  | °C
Medzipanva
|  | hmotnosť ocele v MP | 4.7 |  | t
|  | teplota odlievania | 1459.916 | - | 1519.916 | °C
|  | Kryštalizátor |  |  |  | Liaci prášok
|  | frekvencia oscilácie | 250 |  | min-1 | typ | 4
|  | zdvih pri oscilácii | 4 |  | m | viskozita | 0.1 | Pa.s
|  | liaca rýchlosť | 1.8 |  | m . min-1 | spotreba | 0.2256671 | kg.m-1
[6 empty] | Odlievaný profil |  | ▬ | 100 - 350 x 300 - 2640
[6 empty] | šírka |  | 200 | mm
[6 empty] | výška |  | 200 | mm
[6 empty] | počet prúdov |  | 4
Výber triedy ocele
16
Výber triedy ocele
19