## VSTUP
Vstupná vsádzková bilancia pre výrobu ocele v EIP
| Zložka vsádzky | Podiel [%] | Hmotnosť [kg] | Teplota [oC] | C [%] | Si [%] | Mn [%] | P [%] | S [%] | Cr [%]
| Oceľový šrot - vratný | 10 | 100 | 20 | 0.3 | 0.1 | 0.6 | 0.05 | 0.004 | 0.8
| Oceľový šrot - spotrebiteľský | 80 | 800 | 20 | 0.023 | 0.1 | 0.6 | 0.03 | 0.0053 | 0.7
| Železná huba | 5 | 50 | 20 | 1 | 1.8 | 0.4 | 0.1 | 0.034 | 0.02
| Surové železo | 5 | 50 | 20 | 4.1 | 1.8 | 0.4 | 0.002 | 0.034 | 0.02
| Spolu zložky vsádzky |  | 1000
| Predpísaná oceľ |  | 1000 | 1620 | 0.5 | 0.4 | 0.85 | 0.05 | 0.05 | 1.2
A | Obsah prvkov vo vsádzke | C [%] | Si [%] | Mn [%] | P [%] | S [%] | Cr [%] | Prepal C (%)
| Oceľový šrot - vratný | 0.03 | 0.01 | 0.06 | 0.005 | 0.0004 | 0.08 | 5
| Oceľový šrot - spotrebiteľský | 0.0184 | 0.08 | 0.48 | 0.024 | 0.00424 | 0.56 | Prepal Si (%)
| Železná huba | 0.05 | 0.09 | 0.02 | 0.005 | 0.0017 | 0.001 | 8
| Surové železo | 0.205 | 0.09 | 0.02 | 0.0001 | 0.0017 | 0.001 | Prepal Mn (%)
| Spolu prvky vo vsádzke | 0.3034 | 0.27 | 0.58 | 0.0341 | 0.00804 | 0.642 | 3
Prepal P (%)
3
Prepal S (%)
5
B | Výpočet množstva nauhličovadla | C [%] | Hmotnosť [kg] |  | Obsah uhlíka v nauhličovadle (%) |  |  |  | Prepal C (%)
| Uhlík, ktorý treba dodať | 0.1966 |  |  |  | 95 |  |  | 5
| Množstvo nauhličovadla |  | 2.1844 | [5 empty] | Prepal S (%)
3
C | Výpočet množstva kremíka | Si [%] | Hmotnosť [kg] |  | Obsah Si v FeSi (%) |  |  |  | Prepal Si (%)
| Kremík, ktorý treba dodať | 0.1413 |  |  |  | 75 |  |  | 8
| Množstvo FeSi |  | 1.8841
D | Výpočet množstva mangánu | Mn [%] | Hmotnosť [kg] |  | Obsah Mn v FeMn (%) |  |  |  | Prepal Mn (%)
| Mangán, ktorý treba dodať | 0.27835 |  |  |  | 80 |  |  | 3
| Množstvo FeMn |  | 3.4794
E | Výpočet množstva chrómu | Cr [%] | Hmotnosť [kg] |  | Obsah Cr v FeCr (%) |  |  |  | Prepal Cr (%)
| Chróm, ktorý treba dodať | 0.57526 |  |  |  | 85 |  |  | 6
| Množstvo FeCr |  | 6.7677
F | Výpočet množstva prísad |  | Hmotnosť [kg]
| Uhlíkové nauhličovadlo |  | 2.1844
| FeSi |  | 1.8841
| FeMn |  | 3.4794
| FeCr |  | 6.7677
| Spolu množstvo prísad |  | 14.3156
G | Úprava množstva kovonosnej vsádzky |  | Hmotnosť [kg]
| Tekutý kov - oceľ |  | 1000
| Tekutý kov pred legovaním |  | 985.6844
| Zložka vsádzky | Podiel [%] | Hmotnosť [kg]
| Oceľový šrot - vratný | 10 | 98.5684
| Oceľový šrot - spotrebiteľský | 80 | 788.5475
| Železná huba | 5 | 49.2842
| Surové železo | 5 | 49.2842
| Prísady |  | 14.3156
| Spolu zložky vsádzky |  | 1000

## Optimal.
Optimalizovaná vsádzková bilancia
| Zložka vsádzky |  | Hmotnosť [kg] | Teplota [oC] | C [%] | Si [%] | Mn [%] | P [%] | S [%] | Cr [%]
| Oceľový šrot - vratný |  | 98.5684 | 20 | 0.3 | 0.1 | 0.6 | 0.05 | 0.004 | 0.8
| Oceľový šrot - spotrebiteľský |  | 788.5475 | 20 | 0.023 | 0.1 | 0.6 | 0.03 | 0.0053 | 0.7
| Železná huba |  | 49.2842 | 20 | 1 | 1.8 | 0.4 | 0.1 | 0.034 | 0.02
| Surové železo |  | 49.2842 | 20 | 4.1 | 1.8 | 0.4 | 0.002 | 0.034 | 0.02
| Prísady |  | 14.3156
| Spolu zložky vsádzky |  | 1000
| Liatina |  | 1000 | 1620 | 0.5 | 0.4 | 0.85 | 0.05 | 0.05 | 1.2
A | Obsah prvkov vo vsádzke | C [%] | Si [%] | Mn [%] | P [%] | S [%]
| Oceľový šrot - vratný | 0.029571 | 0.0098568 | 0.059141 | 0.0049284 | 0.00039427
| Oceľový šrot - spotrebiteľský | 0.018137 | 0.078855 | 0.47313 | 0.023656 | 0.0041793
| Železná huba | 0.049284 | 0.088712 | 0.019714 | 0.0049284 | 0.0016757
| Surové železo | 0.20207 | 0.088712 | 0.019714 | 9.8568e-05 | 0.0016757
| Spolu prvky vo vsádzke | 0.29906 | 0.26613 | 0.5717 | 0.033612 | 0.0079249
B | Výpočet množstva nauhličovadla | C [%] | Hmotnosť [kg] |  | Obsah uhlíka v nauhličovadle (%) |  |  |  | Prepal C (%)
| Uhlík, ktorý treba dodať | 0.20094 |  |  |  | 95 |  |  | 5
| Množstvo nauhličovadla |  | 2.2327
C | Výpočet množstva kremíka | Si [%] | Hmotnosť [kg] |  | Obsah Si v FeSi (%) |  |  |  | Prepal Si (%)
| Kremík, ktorý treba dodať | 0.14551 |  |  |  | 75 |  |  | 8
| Množstvo FeSi |  | 1.9401
D | Výpočet množstva mangánu | Mn [%] | Hmotnosť [kg] |  | Obsah Mn v FeMn (%) |  |  |  | Prepal Mn (%)
| Mangán, ktorý treba dodať | 0.28691 |  |  |  | 80 |  |  | 3
| Množstvo FeMn |  | 3.5864
E | Výpočet množstva chrómu | Cr [%] | Hmotnosť [kg] |  | Obsah Cr v FeCr (%) |  |  |  | Prepal Cr (%)
| Chróm, ktorý treba dodať | 0.016895 |  |  |  | 85 |  |  | 6
| Množstvo FeCr |  | 0.19876
F | Výpočet množstva prísad |  | Hmotnosť [kg]
| Uhlíkové nauhličovadlo |  | 2.2327
| FeSi |  | 1.9401
| FeMn |  | 3.5864
| FeCr |  | 0.19876
| Spolu množstvo prísad |  | 7.9579
G | Úprava množstva kovonosnej vsádzky |  | Hmotnosť [kg]
| Tekutý kov - oceľ |  | 1000
| Tekutý kov pred legovaním |  | 992.0421
| Zložka vsádzky | Podiel [%] | Hmotnosť [kg]
| Oceľový šrot - vratný | 10 | 99.2042
| Oceľový šrot - spotrebiteľský | 80 | 793.6337
| Železná huba | 5 | 49.6021
| Surové železo | 5 | 49.2842
| Prísady |  | 7.9579
| Spolu zložky vsádzky |  | 999.6821

## VÝSTUP
Konečná vsádzková bilancia |  |  | Kontrola ocele
[5 empty] | Pred optimalizáciou | Po optimalizácii
| Zložka | Hmotnosť [kg] | Obsah [%] | Predpísaná oceľ | Oceľ | Konečná oceľ
| Oceľový šrot - vratný | 99.2042 | C | 0.5 | 0.51092 | 0.51195
| Oceľový šrot - spotrebiteľský | 793.6337 | Si | 0.4 | 0.4113 | 0.41292
| Železná huba | 49.6021 | Mn | 0.85 | 0.85835 | 0.86244
| Surové železo | 49.2842 | P | 0.05 | 0.60936 | 0.050739
| Uhlíkové nauhličovadlo | 2.2327 | S | 0.05 | 0.00804 | 0.0079677
| FeSi | 1.9401
| FeMn | 3.5864
| FeCr | 0.19876
| Spolu zložky vsádzky | 999.6821

## Graf1
| Predpísaná oceľ | Konečná oceľ
C | 0.5 | 0.51195
Si | 0.4 | 0.41292
Mn | 0.85 | 0.86244
P | 0.05 | 0.050739
S | 0.05 | 0.0079677

## Materiál. bilancia
Materiálová bilancia
|  | DODANÉ | (kg) | ZÍSKANÉ | (kg)
|  | OCEĽOVÝ ŠROT - VRATNÝ | 100 | OCEĽ | 1000
|  | OCEĽOVÝ ŠROT - SPOTREB. | 800 | TROSKA | 2.0979
|  | ŽELEZNÁ HUBA | 50 | PLYN | 1.0603
|  | SUROVÉ ŽELEZO | 50
|  | UHLÍKOVÉ NAUHLIČOVADLO | 2.1844
|  | FeSi | 1.8841
|  | FeMn | 3.4794
|  | FeCr | 6.7677
|  | SPOLU | 1014.3156 | SPOLU | 1003.1581
|  |  | ROZDIEL | 11.1575 | (kg)
|  |  | CHYBA | 1.1 | (%)
1 | Prepal prvkov (kg):
|  | C [%] | Si [%] | Mn [%] | P [%] | S [%]
|  | 0.26092 | 0.36672 | 0.27838 | 0.41629 | 0.069553
2 | Spotreba kyslíka na prepal prvkov (kg): |  |  | 90 | % C vyhorí na CO2
|  |  |  | 10 | % C vyhorí na CO
| Prvok | Produkt oxidácie | M prvku | Spotreba O2 (kg)
| C | CO2 | 12.0112 | 0.62561
| C | CO | 12.0112 | 0.034756
| S | SO2 | 32.064 | 0.069412
| Si | SiO2 | 28.086 | 0.41781
| Mn | MnO | 54.9381 | 0.081072
| P | P2O5 | 30.9738 | 0.53759
| O |  | 15.9994
| Spolu |  |  | 1.7663
3 | Hmotnosť oxidov (kg):
| 0.86044 | CO2
| 0.060848 | CO
| 0.13897 | SO2
| 0.78454 | SiO2
| 0.35945 | MnO
| 0.95388 | P2O5
| 3.1581 | Spolu
4 | Množstvo a zloženie trosky:
| Zložka | (kg)
| SiO2 | 0.78454
| MnO | 0.35945
| P2O5 | 0.95388
| celkové množstvo trosky | 2.0979
5 | Množstvo a zloženie plynu:
| Zložka | (kg)
| CO2 | 0.86044
| CO | 0.060848
| SO2 | 0.13897
| celkové množstvo plynu | 1.0603

## Tepel. bilancia
Tepelná bilancia
Qprivedené (kJ) = Qspotrebované (kJ)
| Qprivedené = Q1 + Q2 + Q3 |  |  |  | Qspotrebované = Q4 + Q5 + Q6 + Q7
| Q1 - Elektrická energia | 1260000 |  |  | Q4 - Fyzikálne teplo ocele | 1275140
| Q2 - Teplo exotermických reakcií | 32121.6197 |  |  | Q5 - Fyzikálne teplo trosky | 4366.4126
| Q3 - Teplo tvorby trosky | 2823.6242 |  |  | Q6 - Teplo odnášané plynmi | 3061.4782
[5 empty] | Q7 - Straty tepla | 12949.4524
| SPOLU | 1294945.2439 |  |  | SPOLU | 1295517.3433
|  | ROZDIEL | -572.0994 | (kJ)
|  | CHYBA | -0.04416 | (%)
1 | Teplo z elektrickej energie
Q1 - Elektrická energia
Q1= V * u
| kde: V - merná spotreba elektrickej energie [kWh/t] |  | 500 | 1800000 | prepočet na množstvo vsádzky [kJ]
| u - účinnosť EIP |  | 0.7
|  |  |  | 1260000 | [kJ]
2 | Teplo exotermických reakcií:
Q2= QR * mi
kde: QR - tepelné zafarbenie reakcie [kJ.kg-1]
mi - hmotnosť reagujúceho prvku [kg]
QR - tepelné zafarbenie reakcie [kJ.kg-1] :
| 34069.62 | C - | CO2 | 8000.5689
| 10458.63 | C - | CO | 272.8889
| 31078.62 | Si - | SiO2 | 11397.2957
| 24986.82 | P - | P2O5 | 10401.8703
| 7360.39 | Mn - | MnO | 2048.996
|  |  | Spolu | 32121.6197 | [kJ]
3 | Teplo tvorby trosky:
Q3 - tepelné zafarbenie reakcie [kJ.kg-1] :
| 2319.49 | kremičitan | SiO2 | 850.6141
| 4739.46 | fosforečnan | P2O5 | 1973.0101
|  |  | Spolu | 2823.6242 | [kJ]
4 | Fyzikálne teplo ocele:
Q4= G*(CsTt + Qt + Cl(T-Tt))
| kde: G - množstvo vyrobenej ocele [kg] |  |  | 1000
| Cs - tepelná kapacita tuhej ocele [kJ.kg-1.grad-1] |  |  | 0.54
| Cl - tepelná kapacita tekutej ocele [kJ.kg-1.grad-1] |  |  | 0.8
| Qt - latentné teplo tavenia ocele [kJ.kg-1] |  |  | 272.16
| T - teplota tekutej ocele [oC] |  |  | 1620
| Tt - teplota tavenia ocele [oC] |  |  | 1127
|  |  |  | 1275140 | [kJ]
5 | Fyzikálne teplo trosky:
Q5= G*(CsTt + Qt )
| kde: G - množstvo vzniknutej trosky [kg] |  |  | 2.0979
| Cs - tepelná kapacita trosky [kJ.kg-1.grad-1] |  |  | 1.248
| Qt - latentné teplo tavenia trosky [kJ.kg-1] |  |  | 209.35
| Tt - teplota tavenia trosky [oC] |  |  | 1500
|  |  |  | 4366.4126 | [kJ]
6 | Teplo odnášané plynmi:
Q6= QP * mi
kde: QP - teplo plynov [kJ.kg-1]
mi - množstvo plynnej zložky [kg]
| QP - teplo plynov [kJ.kg-1] pri strednej teplote [oC]: |  |  | 1450
| 3408.22 |  | CO2 | 2932.5639
| 2118.62 |  | CO | 128.9143
|  |  | Spolu | 3061.4782 | [kJ]
7 | Straty tepla (% z prichádzajúceho tepla):
| Q7= (%) z Qprich |  |  | 1 | %
|  |  |  | 12949.4524 | [kJ]

## Legenda
Legenda k výrobe ocele v EIP
Hodnoty, ktoré môžete meniť
Vypočítané hodnoty
Postup výpočtu
1 | V liste | VSTUP | zadajte:
vstupné podiely kovonosnej vsádzky, hmotnosť vyrábanej ocele,
chemické zloženie kovonosnej vsádzky, legúr a požadovanej ocele,
prepaly a požadovanú teplotu vyrábanej ocele.
2 | V liste | Optimalizácia | je prepočet vsádzkových surovín pre výrobu ocele.
3 | V liste | VÝSTUP | je vypočítaná optimalizovaná vsádzka pre výrobu ocele a kontrola ocele.
4 | V liste | Materiálová bilancia | je výpočet materiálovej bilancie pre výrobu ocele.
5 | V liste | Tepelná bilancia | je výpočet tepelnej bilancie pre výrobu ocele.